## B30AHV1500
B30AHV1500铁损曲线（50HZ） |  |  |  |  | B30AHV1500铁损曲线（60HZ） |  |  |  |  | B30AHV1500铁损曲线（100HZ） |  |  |  |  | B30AHV1500铁损曲线（200HZ） |  |  |  |  | B30AHV1500铁损曲线（400HZ） |  |  |  |  | B30AHV1500铁损曲线（600HZ） |  |  |  |  | B30AHV1500铁损曲线（800HZ） |  |  |  |  | B30AHV1500铁损曲线（1000HZ） |  |  |  |  | B30AHV1500铁损曲线（2500HZ） |  |  |  |  | B30AHV1500直流磁化曲线
50HZ | 铁芯损耗 | 磁感强度 B | 磁导率 | 磁场强度H | 60HZ | 铁芯损耗P | 磁感强度 B | 磁导率U | 磁场强度H | 100HZ | 铁芯损耗P | 磁感强度 B | 磁导率U | 磁场强度H | 200HZ | 铁芯损耗P | 磁感强度 B | 磁导率U | 磁场强度H | 400HZ | 铁芯损耗P | 磁感强度 B | 磁导率U | 磁场强度H | 600HZ | 铁芯损耗P | 磁感强度 B | 磁导率U | 磁场强度H | 800HZ | 铁芯损耗P | 磁感强度 B | 磁导率U | 磁场强度H | 1000HZ | 铁芯损耗P | 磁感强度 B | 磁导率U | 磁场强度H | 2500HZ | 铁芯损耗P | 磁感强度 B | 磁导率U | 磁场强度H |  | 磁场强度 H | 磁感强度 B | 磁导率 U
| W/Kg | T | mH/m | A/m |  | W/Kg | T | mH/m | A/m |  | W/Kg | T | mH/m | A/m |  | W/Kg | T | mH/m | A/m |  | W/Kg | T | mH/m | A/m |  | W/Kg | T | mH/m | A/m |  | W/Kg | T | mH/m | A/m |  | W/Kg | T | mH/m | A/m |  | W/Kg | T | mH/m | A/m |  | (A/m) | (T) | (mH/m)
P1 | 0.011 | 0.1 | 4.096 | 24.4 | P1 | 0.015 | 0.1 | 4.589 | 21.8 | P1 | 0.027 | 0.1 | 4.535 | 22.1 | P1 | 0.063 | 0.1 | 4.42 | 22.6 | P1 | 0.163 | 0.1 | 4.197 | 23.8 | P1 | 0.299 | 0.1 | 3.976 | 25.1 | P1 | 0.462 | 0.1 | 3.778 | 26.5 | P1 | 0.648 | 0.1 | 3.601 | 27.8 | P1 | 2.962 | 0.1 | 2.559 | 39 | B0.1 | 10.361 | 0.03 | 2.89
P2 | 0.052 | 0.2 | 6.194 | 32.3 | P2 | 0.064 | 0.2 | 6.517 | 30.7 | P2 | 0.116 | 0.2 | 6.387 | 31.3 | P2 | 0.273 | 0.2 | 6.072 | 32.9 | P2 | 0.687 | 0.2 | 5.519 | 36.2 | P2 | 1.234 | 0.2 | 5.059 | 39.5 | P2 | 1.881 | 0.2 | 4.698 | 42.5 | P2 | 2.611 | 0.2 | 4.395 | 45.5 | P2 | 11.157 | 0.2 | 3.006 | 66.5 | B0.15 | 15.52 | 0.052 | 3.33
P3 | 0.113 | 0.3 | 8.061 | 37.2 | P3 | 0.139 | 0.3 | 8.196 | 36.6 | P3 | 0.253 | 0.3 | 7.982 | 37.6 | P3 | 0.598 | 0.3 | 7.472 | 40.1 | P3 | 1.508 | 0.3 | 6.574 | 45.6 | P3 | 2.694 | 0.3 | 5.918 | 50.6 | P3 | 4.089 | 0.3 | 5.432 | 55.1 | P3 | 5.676 | 0.3 | 5.062 | 59.3 | P3 | 23.358 | 0.3 | 3.416 | 87.8 | B0.2 | 20.711 | 0.08 | 3.87
P4 | 0.19 | 0.4 | 9.576 | 41.8 | P4 | 0.233 | 0.4 | 9.591 | 41.7 | P4 | 0.425 | 0.4 | 9.308 | 43 | P4 | 1.014 | 0.4 | 8.635 | 46.3 | P4 | 2.569 | 0.399 | 7.471 | 53.5 | P4 | 4.587 | 0.399 | 6.649 | 60.1 | P4 | 6.974 | 0.4 | 6.067 | 65.9 | P4 | 9.642 | 0.4 | 5.607 | 71.3 | P4 | 39.443 | 0.4 | 3.704 | 107.9 | B0.3 | 31.043 | 0.167 | 5.39
P5 | 0.278 | 0.5 | 10.741 | 46.5 | P5 | 0.342 | 0.5 | 10.704 | 46.7 | P5 | 0.627 | 0.5 | 10.369 | 48.2 | P5 | 1.507 | 0.499 | 9.553 | 52.3 | P5 | 3.84 | 0.499 | 8.193 | 60.9 | P5 | 6.892 | 0.5 | 7.248 | 69 | P5 | 10.458 | 0.499 | 6.562 | 76.1 | P5 | 14.494 | 0.499 | 6.031 | 82.8 | P5 | 59.804 | 0.499 | 3.854 | 129.6 | B0.4 | 40.745 | 0.46 | 11.29
P6 | 0.377 | 0.6 | 11.589 | 51.8 | P6 | 0.465 | 0.6 | 11.517 | 52.1 | P6 | 0.857 | 0.599 | 11.172 | 53.7 | P6 | 2.073 | 0.599 | 10.279 | 58.3 | P6 | 5.317 | 0.599 | 8.761 | 68.4 | P6 | 9.575 | 0.6 | 7.687 | 78 | P6 | 14.584 | 0.599 | 6.905 | 86.8 | P6 | 20.301 | 0.6 | 6.293 | 95.3 | P6 | 85.031 | 0.599 | 3.869 | 154.8 | B0.5 | 50.824 | 0.652 | 12.84
P7 | 0.486 | 0.7 | 12.102 | 57.8 | P7 | 0.601 | 0.699 | 12.026 | 58.2 | P7 | 1.112 | 0.7 | 11.705 | 59.8 | P7 | 2.717 | 0.7 | 10.826 | 64.7 | P7 | 7.021 | 0.7 | 9.192 | 76.2 | P7 | 12.668 | 0.699 | 7.986 | 87.5 | P7 | 19.398 | 0.699 | 7.107 | 98.4 | P7 | 27.143 | 0.699 | 6.426 | 108.8 | P7 | 116.162 | 0.699 | 3.789 | 184.5 | B0.6 | 60.994 | 0.784 | 12.85
P7.5 | 0.545 | 0.75 | 12.215 | 61.4 | P7.5 | 0.674 | 0.75 | 12.145 | 61.7 | P7.5 | 1.25 | 0.75 | 11.847 | 63.3 | P7.5 | 3.063 | 0.75 | 11 | 68.2 | P7.5 | 7.944 | 0.75 | 9.338 | 80.3 | P7.5 | 14.392 | 0.749 | 8.07 | 92.8 | P7.5 | 22.098 | 0.749 | 7.167 | 104.6 | P7.5 | 30.993 | 0.749 | 6.432 | 116.5 | P7.5 | 134.172 | 0.749 | 3.734 | 200.6 | B0.7 | 71.138 | 0.889 | 12.5
P8 | 0.606 | 0.8 | 12.245 | 65.3 | P8 | 0.751 | 0.8 | 12.178 | 65.7 | P8 | 1.395 | 0.8 | 11.91 | 67.1 | P8 | 3.427 | 0.8 | 11.115 | 72 | P8 | 8.926 | 0.8 | 9.453 | 84.6 | P8 | 16.231 | 0.799 | 8.145 | 98.2 | P8 | 24.985 | 0.799 | 7.185 | 111.2 | P8 | 35.13 | 0.799 | 6.435 | 124.2 | P8 | 154.053 | 0.799 | 3.667 | 217.9 | B0.8 | 81.432 | 0.97 | 11.91
P8.5 | 0.67 | 0.849 | 12.187 | 69.7 | P8.5 | 0.831 | 0.85 | 12.119 | 70.1 | P8.5 | 1.545 | 0.849 | 11.882 | 71.5 | P8.5 | 3.811 | 0.849 | 11.167 | 76.1 | P8.5 | 9.966 | 0.849 | 9.529 | 89.1 | P8.5 | 18.192 | 0.849 | 8.174 | 103.9 | P8.5 | 28.092 | 0.849 | 7.182 | 118.2 | P8.5 | 39.602 | 0.849 | 6.416 | 132.3 | P8.5 | 175.862 | 0.849 | 3.598 | 236 | B0.9 | 91.655 | 1.036 | 11.3
P9 | 0.738 | 0.899 | 12.026 | 74.7 | P9 | 0.915 | 0.899 | 11.964 | 75.2 | P9 | 1.704 | 0.899 | 11.755 | 76.5 | P9 | 4.214 | 0.899 | 11.151 | 80.6 | P9 | 11.081 | 0.899 | 9.572 | 94 | P9 | 20.287 | 0.899 | 8.191 | 109.8 | P9 | 31.42 | 0.899 | 7.163 | 125.4 | P9 | 44.422 | 0.899 | 6.368 | 141.2 | P9 | 199.802 | 0.899 | 3.521 | 255.3 | B1 | 101.985 | 1.089 | 10.68
P9.5 | 0.81 | 0.949 | 11.766 | 80.7 | P9.5 | 1.003 | 0.949 | 11.707 | 81.1 | P9.5 | 1.871 | 0.949 | 11.524 | 82.3 | P9.5 | 4.64 | 0.949 | 11.022 | 86.1 | P9.5 | 12.257 | 0.949 | 9.59 | 99 | P9.5 | 22.521 | 0.949 | 8.186 | 116 | P9.5 | 34.986 | 0.948 | 7.131 | 133 | P9.5 | 49.606 | 0.949 | 6.317 | 150.2 | P9.5 | 225.915 | 0.949 | 3.441 | 275.8 | B1.5 | 149.454 | 1.226 | 8.21
P10 | 0.885 | 0.999 | 11.398 | 87.7 | P10 | 1.097 | 0.999 | 11.341 | 88.1 | P10 | 2.047 | 0.999 | 11.175 | 89.4 | P10 | 5.093 | 0.999 | 10.796 | 92.6 | P10 | 13.501 | 0.999 | 9.557 | 104.5 | P10 | 24.907 | 0.999 | 8.164 | 122.4 | P10 | 38.816 | 0.998 | 7.078 | 141 | P10 | 55.207 | 0.999 | 6.252 | 159.7 | P10 | 254.355 | 0.999 | 3.36 | 297.3 | B2 | 200.969 | 1.3 | 6.47
P10.5 | 0.965 | 1.049 | 10.906 | 96.2 | P10.5 | 1.196 | 1.049 | 10.847 | 96.7 | P10.5 | 2.233 | 1.049 | 10.722 | 97.8 | P10.5 | 5.567 | 1.049 | 10.434 | 100.6 | P10.5 | 14.831 | 1.049 | 9.471 | 110.8 | P10.5 | 27.461 | 1.049 | 8.112 | 129.3 | P10.5 | 42.936 | 1.048 | 7.016 | 149.4 | P10.5 | 61.222 | 1.049 | 6.17 | 170 | P10.5 | 285.235 | 1.049 | 3.279 | 319.8 | B3 | 304.375 | 1.371 | 4.5
P11 | 1.05 | 1.099 | 10.285 | 106.9 | P11 | 1.301 | 1.099 | 10.236 | 107.4 | P11 | 2.43 | 1.099 | 10.135 | 108.4 | P11 | 6.07 | 1.099 | 9.931 | 110.7 | P11 | 16.236 | 1.099 | 9.289 | 118.3 | P11 | 30.188 | 1.099 | 8.045 | 136.6 | P11 | 47.358 | 1.098 | 6.938 | 158.3 | P11 | 67.704 | 1.098 | 6.059 | 181.2 | P11 | 318.731 | 1.099 | 3.196 | 343.7 | B4 | 393.453 | 1.401 | 3.56
P11.5 | 1.14 | 1.149 | 9.541 | 120.4 | P11.5 | 1.413 | 1.149 | 9.497 | 121 | P11.5 | 2.64 | 1.149 | 9.42 | 121.9 | P11.5 | 6.605 | 1.149 | 9.256 | 124.2 | P11.5 | 17.741 | 1.149 | 8.925 | 128.8 | P11.5 | 33.114 | 1.148 | 7.945 | 144.5 | P11.5 | 52.135 | 1.149 | 6.847 | 167.7 | P11.5 | 74.691 | 1.148 | 5.962 | 192.5 | P11.5 | 354.874 | 1.148 | 3.115 | 368.6 | B5 | 496.58 | 1.426 | 2.87
P12 | 1.237 | 1.199 | 8.645 | 138.7 | P12 | 1.533 | 1.199 | 8.604 | 139.4 | P12 | 2.865 | 1.199 | 8.555 | 140.1 | P12 | 7.174 | 1.199 | 8.458 | 141.7 | P12 | 19.334 | 1.199 | 8.328 | 144 | P12 | 36.23 | 1.198 | 7.77 | 154.2 | P12 | 57.223 | 1.198 | 6.748 | 177.6 | P12 | 82.18 | 1.198 | 5.859 | 204.6 | P12 | 384.105 | 1.19 | 3.054 | 389.5 | B6 | 600.191 | 1.443 | 2.4
P12.5 | 1.341 | 1.249 | 7.613 | 164 | P12.5 | 1.663 | 1.249 | 7.563 | 165.1 | P12.5 | 3.109 | 1.249 | 7.533 | 165.8 | P12.5 | 7.79 | 1.249 | 7.475 | 167.1 | P12.5 | 21.035 | 1.249 | 7.469 | 167.2 | P12.5 | 39.555 | 1.248 | 7.21 | 173.1 | P12.5 | 62.63 | 1.249 | 6.611 | 188.8 | P12.5 | 90.149 | 1.248 | 5.759 | 216.8 | [5 empty] | B7 | 703.291 | 1.46 | 2.08
P13 | 1.456 | 1.298 | 6.41 | 202.6 | P13 | 1.806 | 1.299 | 6.37 | 203.8 | P13 | 3.382 | 1.3 | 6.317 | 205.7 | P13 | 8.466 | 1.299 | 6.286 | 206.7 | P13 | 22.862 | 1.298 | 6.375 | 203.6 | P13 | 43.066 | 1.298 | 6.247 | 207.7 | P13 | 68.398 | 1.298 | 5.999 | 216.4 | P13 | 98.545 | 1.298 | 5.659 | 229.4 | [5 empty] | B8 | 807.054 | 1.472 | 1.82
P13.2 | 1.506 | 1.319 | 5.864 | 225 | P13.2 | 1.867 | 1.319 | 5.829 | 226.3 | P13.2 | 3.497 | 1.32 | 5.792 | 227.8 | P13.2 | 8.754 | 1.318 | 5.798 | 227.4 | P13.2 | 23.652 | 1.319 | 5.876 | 224.5 | P13.2 | 44.571 | 1.318 | 5.781 | 227.9 | P13.2 | 70.772 | 1.318 | 5.563 | 237 | P13.2 | 102.041 | 1.318 | 5.279 | 249.7 | [5 empty] | B9 | 910.568 | 1.486 | 1.63
P13.4 | 1.557 | 1.339 | 5.326 | 251.3 | P13.4 | 1.932 | 1.339 | 5.279 | 253.7 | P13.4 | 3.617 | 1.339 | 5.245 | 255.4 | P13.4 | 9.06 | 1.339 | 5.232 | 255.9 | P13.4 | 24.448 | 1.338 | 5.364 | 249.5 | P13.4 | 46.105 | 1.338 | 5.262 | 254.4 | P13.4 | 73.23 | 1.338 | 5.099 | 262.5 | P13.4 | 105.614 | 1.338 | 4.837 | 276.7 | [5 empty] | B10 | 1014.092 | 1.492 | 1.47
P13.6 | 1.612 | 1.359 | 4.742 | 286.6 | P13.6 | 1.998 | 1.359 | 4.709 | 288.6 | P13.6 | 3.745 | 1.359 | 4.677 | 290.7 | P13.6 | 9.372 | 1.358 | 4.683 | 290 | P13.6 | 25.295 | 1.359 | 4.81 | 282.6 | P13.6 | 47.687 | 1.358 | 4.737 | 286.7 | P13.6 | 75.739 | 1.358 | 4.581 | 296.5 | P13.6 | 109.241 | 1.358 | 4.352 | 312.1 | [5 empty] | B15 | 1481.51 | 1.528 | 1.03
P13.8 | 1.667 | 1.378 | 4.183 | 329.5 | P13.8 | 2.068 | 1.378 | 4.151 | 332.1 | P13.8 | 3.878 | 1.38 | 4.088 | 337.5 | P13.8 | 9.702 | 1.379 | 4.104 | 336 | P13.8 | 26.156 | 1.379 | 4.25 | 324.5 | P13.8 | 49.318 | 1.378 | 4.191 | 328.9 | P13.8 | 78.35 | 1.378 | 4.047 | 340.6 | P13.8 | 112.957 | 1.378 | 3.854 | 357.5 | [5 empty] | B20 | 1999.267 | 1.556 | 0.78
P14 | 1.725 | 1.398 | 3.609 | 387.4 | P14 | 2.139 | 1.398 | 3.577 | 390.9 | P14 | 4.013 | 1.4 | 3.518 | 397.8 | P14 | 10.05 | 1.399 | 3.517 | 397.7 | P14 | 27.047 | 1.399 | 3.697 | 378.4 | P14 | 50.977 | 1.398 | 3.643 | 383.9 | P14 | 81.016 | 1.398 | 3.52 | 397.3 | P14 | 116.827 | 1.398 | 3.344 | 418.2 | [5 empty] | B25 | 2517.815 | 1.584 | 0.63
P14.2 | 1.787 | 1.419 | 3.027 | 468.9 | P14.2 | 2.214 | 1.419 | 3.017 | 470.2 | P14.2 | 4.156 | 1.42 | 2.961 | 479.5 | P14.2 | 10.408 | 1.419 | 2.971 | 477.7 | P14.2 | 0 | 1.419 | 3.174 | 447 | P14.2 | 52.738 | 1.418 | 3.116 | 455.2 | P14.2 | 83.778 | 1.418 | 3.011 | 471 | P14.2 | 120.764 | 1.417 | 2.879 | 492.3 | [5 empty] | B30 | 3035.726 | 1.606 | 0.53
P14.4 | 1.849 | 1.439 | 2.51 | 573.3 | P14.4 | 2.293 | 1.438 | 2.503 | 574.7 | P14.4 | 4.304 | 1.44 | 2.456 | 586.1 | P14.4 | 10.777 | 1.438 | 2.485 | 578.7 | P14.4 | 28.917 | 1.439 | 2.681 | 536.6 | P14.4 | 54.493 | 1.438 | 2.626 | 547.8 | P14.4 | 86.519 | 1.437 | 2.558 | 561.9 | P14.4 | 124.797 | 1.438 | 2.422 | 593.8 | [5 empty] | B35 | 3553.869 | 1.628 | 0.46
P14.6 | 1.914 | 1.459 | 2.053 | 710.7 | P14.6 | 2.373 | 1.458 | 2.047 | 712.6 | P14.6 | 4.454 | 1.46 | 2.007 | 727.4 | P14.6 | 11.154 | 1.459 | 2.014 | 724.2 | P14.6 | 29.86 | 1.459 | 2.237 | 651.9 | P14.6 | 56.267 | 1.458 | 2.195 | 664.3 | P14.6 | 89.382 | 1.458 | 2.129 | 684.7 | P14.6 | 128.804 | 1.458 | 2.03 | 718.3 | [5 empty] | B40 | 3907.802 | 1.637 | 0.42
P14.8 | 1.978 | 1.479 | 1.67 | 885.7 | P14.8 | 2.448 | 1.478 | 1.667 | 886.9 | P14.8 | 4.599 | 1.48 | 1.629 | 908.1 | P14.8 | 11.52 | 1.479 | 1.633 | 905.5 | P14.8 | 30.824 | 1.479 | 1.858 | 796 | P14.8 | 58.064 | 1.478 | 1.825 | 809.9 | P14.8 | 92.172 | 1.478 | 1.772 | 834.3 | P14.8 | 132.753 | 1.477 | 1.705 | 866.4 | [5 empty] | B45 | 4421.554 | 1.656 | 0.37
P15 | 2.038 | 1.498 | 1.363 | 1099 | P15 | 2.527 | 1.498 | 1.351 | 1109.3 | P15 | 4.744 | 1.5 | 1.322 | 1133.9 | P15 | 11.915 | 1.499 | 1.324 | 1132.6 | P15 | 31.757 | 1.499 | 1.54 | 973.1 | P15 | 59.821 | 1.498 | 1.522 | 984.6 | P15 | 94.938 | 1.498 | 1.481 | 1011.5 | P15 | 136.794 | 1.498 | 1.424 | 1051.7 | [5 empty] | B50 | 4941.8 | 1.673 | 0.34
P15.2 | 2.098 | 1.519 | 1.104 | 1376.4 | P15.2 | 2.6 | 1.518 | 1.103 | 1377 | P15.2 | 4.884 | 1.52 | 1.08 | 1407.5 | P15.2 | 12.254 | 1.519 | 1.082 | 1403.6 | P15.2 | 32.655 | 1.519 | 1.289 | 1178.1 | P15.2 | 61.508 | 1.517 | 1.283 | 1182.6 | P15.2 | 97.642 | 1.518 | 1.245 | 1219.2 | P15.2 | 140.607 | 1.518 | 1.202 | 1262.5 | [5 empty] | B60 | 5973.94 | 1.699 | 0.28
P15.4 | 2.152 | 1.539 | 0.911 | 1688.4 | P15.4 | 2.667 | 1.538 | 0.911 | 1688.7 | P15.4 | 5.015 | 1.539 | 0.895 | 1720.3 | P15.4 | 12.615 | 1.539 | 0.893 | 1722.4 | P15.4 | 33.545 | 1.538 | 1.099 | 1399.6 | P15.4 | 63.178 | 1.538 | 1.081 | 1423.4 | P15.4 | 100.284 | 1.538 | 1.055 | 1457.6 | P15.4 | 144.357 | 1.538 | 1.023 | 1504.2 | [5 empty] | B70 | 7008.876 | 1.727 | 0.25
P15.6 | 2.2 | 1.559 | 0.759 | 2054.1 | P15.6 | 2.744 | 1.557 | 0.764 | 2038.8 | P15.6 | 5.128 | 1.559 | 0.746 | 2088.8 | P15.6 | 12.947 | 1.559 | 0.745 | 2091.5 | P15.6 | 34.377 | 1.557 | 0.941 | 1654.4 | P15.6 | 64.775 | 1.558 | 0.924 | 1685.9 | P15.6 | 102.79 | 1.557 | 0.91 | 1711 | P15.6 | 147.962 | 1.557 | 0.885 | 1758.9 | [5 empty] | B80 | 8037.675 | 1.753 | 0.22
P15.8 | 2.25 | 1.579 | 0.641 | 2464 | P15.8 | 2.794 | 1.577 | 0.646 | 2441.4 | P15.8 | 5.253 | 1.579 | 0.632 | 2499.5 | P15.8 | 13.249 | 1.579 | 0.63 | 2507.2 | P15.8 | 35.312 | 1.579 | 0.806 | 1958.9 | P15.8 | 66.564 | 1.578 | 0.798 | 1977.8 | P15.8 | 105.696 | 1.577 | 0.788 | 2002.7 | P15.8 | 152.177 | 1.578 | 0.766 | 2060.7 | [5 empty] | B90 | 9074.162 | 1.774 | 0.2
P16 | 2.3 | 1.599 | 0.548 | 2916.4 | P16 | 2.843 | 1.598 | 0.548 | 2916.6 | P16 | 5.378 | 1.599 | 0.539 | 2965 | P16 | 13.548 | 1.599 | 0.539 | 2966.4 | P16 | 36.099 | 1.598 | 0.707 | 2258.4 | P16 | 68.1 | 1.597 | 0.701 | 2279.9 | P16 | 108.016 | 1.598 | 0.687 | 2325 | P16 | 155.522 | 1.598 | 0.673 | 2374.4 | [5 empty] | B100 | 10110.461 | 1.795 | 0.18
P16.2 | 2.348 | 1.617 | 0.477 | 3391.8 | P16.2 | 2.891 | 1.617 | 0.476 | 3395.9 | P16.2 | 5.496 | 1.619 | 0.466 | 3470.9 | P16.2 | 13.815 | 1.618 | 0.469 | 3452.1 | P16.2 | 36.895 | 1.619 | 0.621 | 2605.1 | P16.2 | 69.643 | 1.618 | 0.616 | 2626.8 | P16.2 | 110.324 | 1.618 | 0.607 | 2664 | P16.2 | 158.86 | 1.618 | 0.597 | 2711.2 | [5 empty] | B150 | 14722.343 | 1.87 | 0.13
P16.4 | 2.394 | 1.639 | 0.413 | 3971.2 | P16.4 | 2.989 | 1.638 | 0.413 | 3969.4 | P16.4 | 5.618 | 1.64 | 0.406 | 4037.4 | P16.4 | 14.154 | 1.638 | 0.407 | 4030.2 | P16.4 | 37.654 | 1.639 | 0.554 | 2958.9 | P16.4 | 71.175 | 1.638 | 0.549 | 2985.9 | P16.4 | 112.892 | 1.638 | 0.543 | 3017.4 | P16.4 | 160.43 | 1.63 | 0.556 | 2933.9 | [5 empty] | B200 | 19867.012 | 1.918 | 0.1
P16.6 | 2.441 | 1.658 | 0.364 | 4561.1 | P16.6 | 3.035 | 1.658 | 0.363 | 4562 | P16.6 | 5.71 | 1.66 | 0.357 | 4643.3 | P16.6 | 14.417 | 1.659 | 0.357 | 4641.6 | P16.6 | 38.381 | 1.658 | 0.498 | 3331.3 | P16.6 | 72.43 | 1.658 | 0.494 | 3354.6 | P16.6 | 114.892 | 1.657 | 0.491 | 3376.2 | [10 empty] | B250 | 25026.423 | 1.948 | 0.08
P16.8 | 2.488 | 1.678 | 0.324 | 5183.2 | P16.8 | 3.081 | 1.678 | 0.322 | 5217.8 | P16.8 | 5.799 | 1.677 | 0.32 | 5233.2 | P16.8 | 14.671 | 1.678 | 0.316 | 5314.3 | P16.8 | 39.092 | 1.678 | 0.449 | 3734.3 | P16.8 | 73.674 | 1.677 | 0.448 | 3740.2 | P16.8 | 117.187 | 1.678 | 0.443 | 3789.1 | [10 empty] | B300 | 28234.978 | 1.959 | 0.07
P17 | 2.507 | 1.698 | 0.288 | 5892.1 | P17 | 3.126 | 1.697 | 0.288 | 5888.6 | P17 | 5.891 | 1.699 | 0.283 | 5995.8 | P17 | 14.925 | 1.698 | 0.282 | 6022.5 | P17 | 39.785 | 1.697 | 0.41 | 4137.2 | P17 | 75.195 | 1.698 | 0.408 | 4162.8 | P17 | 119.458 | 1.698 | 0.404 | 4201.9 | [10 empty] | B350 | 33341.385 | 1.969 | 0.06
P17.2 | 2.552 | 1.718 | 0.258 | 6647.5 | P17.2 | 3.17 | 1.717 | 0.258 | 6642.3 | P17.2 | 5.979 | 1.718 | 0.254 | 6752 | P17.2 | 15.177 | 1.717 | 0.253 | 6776.9 | P17.2 | 40.533 | 1.718 | 0.374 | 4590.5 | P17.2 | 76.594 | 1.718 | 0.373 | 4603.1 | P17.2 | 121.806 | 1.717 | 0.371 | 4621.8 | [10 empty] | B400 | 38462.059 | 1.974 | 0.05
P17.4 | 2.596 | 1.737 | 0.233 | 7467.4 | P17.4 | 3.213 | 1.737 | 0.232 | 7491 | P17.4 | 6.065 | 1.738 | 0.229 | 7583.6 | P17.4 | 15.428 | 1.738 | 0.228 | 7634.9 | P17.4 | 41.269 | 1.738 | 0.345 | 5042.7 | P17.4 | 78.085 | 1.737 | 0.344 | 5043.1 | P17.4 | 124.058 | 1.737 | 0.341 | 5088.6 | [10 empty] | B450 | 43571.709 | 1.979 | 0.05
P17.6 | 2.613 | 1.757 | 0.211 | 8334.5 | P17.6 | 3.228 | 1.757 | 0.209 | 8393.1 | P17.6 | 6.15 | 1.758 | 0.207 | 8489.3 | P17.6 | 15.646 | 1.757 | 0.206 | 8541.9 | P17.6 | 42.004 | 1.758 | 0.319 | 5513.5 | P17.6 | 79.302 | 1.757 | 0.319 | 5508.7 | P17.6 | 126.013 | 1.757 | 0.317 | 5544.9 | [10 empty] | B500 | 48718.323 | 1.982 | 0.04
P17.8 | 2.659 | 1.777 | 0.19 | 9338.7 | P17.8 | 3.299 | 1.777 | 0.189 | 9380.4 | P17.8 | 6.23 | 1.777 | 0.188 | 9429.6 | P17.8 | 15.82 | 1.777 | 0.186 | 9541.6 | P17.8 | 42.464 | 1.778 | 0.296 | 6002 | P17.8 | 80.527 | 1.778 | 0.295 | 6019.2 | P17.8 | 128.249 | 1.778 | 0.294 | 6052.5 | [10 empty] | B550 | 53815.651 | 1.983 | 0.04
P18 | 2.7 | 1.797 | 0.173 | 10405.9 | P18 | 3.313 | 1.797 | 0.172 | 10420.9 | P18 | 6.31 | 1.798 | 0.17 | 10572.2 | P18 | 16.027 | 1.797 | 0.169 | 10650.6 | P18 | 43.19 | 1.797 | 0.276 | 6504.2 | P18 | 81.739 | 1.797 | 0.276 | 6523.3 | P18 | 130.201 | 1.797 | 0.274 | 6559.2 | [10 empty] | B600 | 58947.479 | 1.986 | 0.03
P18.2 | 2.74 | 1.817 | 0.157 | 11605.3 | P18.2 | 3.352 | 1.817 | 0.156 | 11652.2 | P18.2 | 6.386 | 1.818 | 0.154 | 11774.2 | P18.2 | 16.226 | 1.817 | 0.154 | 11819.6 | P18.2 | 43.917 | 1.817 | 0.259 | 7012.8 | P18.2 | 82.949 | 1.818 | 0.258 | 7052.3 | P18.2 | 132.144 | 1.817 | 0.257 | 7082.6 | [10 empty] | B650 | 64062.317 | 1.986 | 0.03
P18.5 | 2.744 | 1.846 | 0.136 | 13597.9 | P18.5 | 3.405 | 1.847 | 0.135 | 13705.9 | P18.5 | 6.493 | 1.848 | 0.133 | 13852.9 | P18.5 | 16.636 | 1.847 | 0.132 | 13981.7 | P18.5 | 44.862 | 1.847 | 0.236 | 7835.7 | P18.5 | 84.883 | 1.847 | 0.235 | 7877.2 | P18.5 | 135.055 | 1.847 | 0.234 | 7902.4 | [10 empty] | B700 | 69170.54 | 1.987 | 0.03
P18.7 | 2.753 | 1.865 | 0.123 | 15111.7 | P18.7 | 3.438 | 1.866 | 0.122 | 15265.5 | P18.7 | 6.557 | 1.868 | 0.12 | 15516.9 | P18.7 | 16.807 | 1.867 | 0.119 | 15653.3 | P18.7 | 45.313 | 1.866 | 0.222 | 8407.1 | P18.7 | 86.073 | 1.866 | 0.221 | 8427.6 | P18.7 | 135.087 | 1.853 | 0.23 | 8066 | [10 empty] | B750 | 74339.333 | 1.986 | 0.03
P19 | 2.801 | 1.891 | 0.107 | 17700.8 | P19 | 3.591 | 1.893 | 0.105 | 17973 | P19 | 6.625 | 1.897 | 0.102 | 18624.8 | P19 | 17.184 | 1.896 | 0.101 | 18746.6 | P19 | 45.903 | 1.897 | 0.203 | 9345.4 | P19 | 87.242 | 1.897 | 0.203 | 9362.8 | P19 | 134.78 | 1.85 | 0.231 | 8013.9 | [10 empty] | B800 | 79416.039 | 1.985 | 0.02
[45 empty] | B850 | 84544.624 | 1.986 | 0.02
[45 empty] | B900 | 84551.758 | 1.985 | 0.02
[45 empty] | B950 | 84554.871 | 1.985 | 0.02
[45 empty] | B999 | 84546.31 | 1.985 | 0.02